## Articles
Archivo | Título | Autor | Referencia BibTeX | Año | Resumen | Imagen de Referencia | Configuración Geométrica | Dimensiones | Condiciones de Operación
notas_2007_high_density_hydrogen_storage.md | Notas de Lectura: High Density Hydrogen Storage System Demonstration Using NaAlH4 Based Complex Compound Hydrides |  |  | 2007 | United Technologies Research Center (UTRC) diseñar, fabricar y probar prototipos de sistemas de almacenamiento de hidrógeno de alta densidad. El material principal utilizado fue el hidruro complejo NaAlH4, seleccionado por su capacidad gravimétrica y reversibilidad. El objetivo fue identificar y abordar las tecnologías clave del sistema que difieren de los hidruros metálicos convencionales, como el uso de recipientes compuestos, el intercambio de calor, y el manejo del polvo reactivo. Se construyeron dos prototipos para demostrar la viabilidad de estos sistemas | img/notas_2007_high_density_hydrogen_storage/prototipo2.png
notas_2008_optimization_of_hydrogen_storage_mht.md | Notas de Lectura: Optimization of hydrogen storage in metal-hydride tanks | F. Askri, M. Ben Salah, A. Jemni, S. Ben Nasrallah |  | 2008 | Este artículo se enfoca en la optimización del tiempo de almacenamiento de hidrógeno en tanques de hidruro metálico (MHT). Para esto, se desarrolló un modelo matemático bidimensional validado con resultados experimentales. El estudio evalúa el impacto de la masa térmica de la pared del tanque y compara distintos diseños para mejorar la transferencia de calor, ya que esta es la principal limitación del proceso de absorción de hidrógeno. Se concluye que las aletas externas y los tubos internos son los diseños más efectivos para mejorar el almacenamiento. | img/notas_2008_optimization_of_hydrogen_storage_mht/Esquema_MHT_utilizados.png | Cilíndrica | Longitud: 8 cm Diámetro: 8 cm (interior 6 cm) Volumen: Otras medidas relevantes: Espesor del Lecho 6 cm | Temperatura: 350 K Presión: 8 bar Flujo: Otras condiciones relevantes: paredes acero y laton
notas_2015_effects_of_head_exchanger_desing_on_the_perfomace_of_solid_state_hydrogen_storage.md | Notas de Lectura: Effects of heat exchanger design on the performance of a solid state hydrogen storage device | Lanurag Singh, M.P. Maiya y S. Srinivasa Murthy |  | 2015 | Este estudio se centra en el diseño de un intercambiador de calor para un dispositivo de almacenamiento de hidrógeno de estado sólido. Se desarrolló un modelo matemático tridimensional (3-D) para investigar el rendimiento de sorción de un hidruro metálico (MH) de LaNi₅. Se fabricó y probó un prototipo del dispositivo, validando los resultados de la simulación. El estudio examinó los efectos de varios parámetros operativos, como la presión de suministro de hidrógeno y la temperatura y velocidad del fluido de enfriamiento, así como parámetros geométricos del intercambiador de calor, como el número y grosor de las aletas de cobre. Se concluyó que un diseño de intercambiador de calor efectivo puede reducir significativamente los tiempos de carga y descarga. | img/notas_2015_effects_of_head_exchanger_desing_on_the_perfomace_of_solid_state_hydrogen_storage/holes.png | Cilíndrica |  | Temperatura max :298 k Presión: 5 bar y 15 bar Flujo: 1 m/s Otras condiciones relevantes:
notas_2017_Operation_bench-scale_TiFe-based_alloy_tank_under_mild_conditions_for_low-cost_stationary_hydrogen_storage.md | Notas de Lectura: Operation of a bench-scale TiFe-based alloy tank under mild conditions for low-cost stationary hydrogen storage | Naruki Endo, Satoshi Suzuki, Kiyotaka Goshome, Tetsuhiko Maeda |  | 2017 | El estudio analiza el funcionamiento de un tanque de hidruro metálico a escala piloto (bench-scale) relleno con 55 kg de aleación TiFeMn, diseñado para almacenamiento estacionario de hidrógeno a bajo costo y bajo condiciones moderadas (≤1 MPa y ≤80 °C). | ruta/a/la/imagen.png | Cilindrica | Diámetro: 306 mm Altura 700 mm Peso total tanque: 70 kg Volumen: 20 L Otras medidas relevantes: | [Detallar las condiciones de operación] Temperatura: 70 c Presión: 1 MPa Flujo: 20 NL/min ## 5. Tranferencia de Calor
notas_2017_impact_of_using_heat_transfer_fliud_pipe_tanks.md | Notas de Lectura: Impact of using a heat transfer fluid pipe in a metal hydride-phase change material tank | S. Mellouli, F. Askri, E. Abhilash y S. Ben Nasrallah. |  | 2017 | Este estudio evalúa numéricamente la viabilidad de usar un tubo de fluido de transferencia de calor (HTF) en un tanque de hidruro metálico (MH) que integra un intercambiador de calor de material de cambio de fase (PCM). El objetivo es comparar tres configuraciones diferentes para mejorar la transferencia de calor y el rendimiento del almacenamiento de hidrógeno y calor. Se desarrolla un modelo matemático 3D y los resultados computacionales indican que el uso de un tubo HTF en un tanque MH-PCM es un compromiso entre reducir el tiempo de llenado de hidrógeno y comprometer la capacidad de almacenamiento de calor. Se utiliza la aleación de hidruro de magnesio y níquel | img/notas_2017_impact_of_using_heat_transfer_fliud_pipe_tanks/geometria_var.png | Cilindrica | Longitud: 164.3 mm Diámetro: 180 mm Volumen: Radio interior material PCM: 40 mm Radio de tubos: 6 mm | Temperatura: 580 K Presión: Flujo: 7600 W/m2 Otras condiciones relevantes:
notas_2024_the_relationship_heat_and_h2.md | Notas de Lectura: The relationship between thermal management methods and hydrogen storage performance of the metal hydride tank | Jianhui Zhu, Xi Lin, Lijun Lv, Mingda Li, Qun Luo, V.N. Kudiiarov, Wei Liu, Haiyan Leng, Xingbo Han, Zhaowei Ma |  | 2024 | El propósito principal es mejorar el bajo rendimiento de transferencia de calor de los tanques de almacenamiento de hidrógeno de estado sólido, que limita su capacidad para satisfacer los requisitos de suministro de hidrógeno de las pilas de combustible. Los hallazgos clave son que la conductividad térmica efectiva y el área de transferencia de calor de la cama de hidruro metálico (MH) desempeñan un papel crucial. Se concluye que la transferencia de calor es más importante que la transferencia de masa para mejorar el rendimiento del tanque | img/notas_2024_The_relationship_between_thermal_management/tank.png | Cilindrica | [Detallar las dimensiones relevantes] Longitud: 130 mm Diámetro: 70 mm Espesor de la pared: 5 mm Altura de llenado (real): 100 mm Acero inoxidable 304. | [Detallar las condiciones de operación] Temperatura: 67 C Presión: 2 MPa Flujo: 1 NL/min ## 5. Tranferencia de Calor
notas_industrial_perspectives_france_2019.md | Notas de Lectura: Hidrogen Storage: Recent improvements and indrustria perspective |  |  | 2019 | El artículo aborda el almacenamiento de hidrógeno, centrándose en tanques de alta presión y los problemas y limitaciones de los materiales y estructuras en condiciones de uso de la energía de hidrógeno. [@p.papin-2019] | ruta/a/la/imagen.png | cilindrica | Longitud: Diámetro: Volumen: Otras medidas relevantes: | Temperatura: Presión: Flujo: Otras condiciones relevantes:
plantilla_notas_lectura.md | Notas de Lectura: [TÍTULO DEL ARTÍCULO] |  |  | AÑO | [Escribir aquí el resumen y propósito principal del artículo. Este es un campo importante que será extraído automáticamente por el sistema. Debe contener la información más relevante sobre los objetivos, metodología y hallazgos principales del artículo.] | ruta/a/la/imagen.png | [Describir la configuración geométrica del reactor o sistema] | [Detallar las dimensiones relevantes] Longitud: Diámetro: Volumen: Otras medidas relevantes: | [Detallar las condiciones de operación] Temperatura: Presión: Flujo: Otras condiciones relevantes: