## Matriz_Datos
ID | Referencia | Año | Autores_Completo | Titulo | DOI | Hidruro_Metalico | Cantidad_Hidruro_kg | Capacidad_H2_kg | Aplicacion | Tipo_Estudio | Escala | Arquitectura | Tipo_Reactor | Descripcion_Sistema | Estrategia_Termica | Metodo_Pasivo | Metodo_Activo | Tipo_Aletas | Fluido_Termico | Dimensiones | Diametro_mm | Temperatura_Min_C | Temperatura_Max_C | Presion_Min_bar | Presion_Max_bar | Tiempo_Carga_min | Tiempo_Descarga_min | Mejora_Porcentaje | Observaciones | Conclusion_Modularidad | Conclusion_Termica | Archivo_PDF
1 | Anónimo | 1925 |  | A hydrogen supply system utilizing PEMFC exhaust heat and modular metal |  | LaNi5 |  |  | Review - Estacionaria | Review | Industrial | Modular | Cilíndrico | Arquitectura modular. reactor tipo cilíndrico. gestión térmica híbrida. con eng, espuma metálica, aletas longitudinales, camisa externa, pcm, placas | Híbrida | ENG, Espuma metálica | Aletas longitudinales, Camisa externa, PCM, Placas |  |  |  | 1000 | [10 empty] | 1-s2.0-S0306261925014904-main.pdf
2 | D. et al. | 1992 | D. Gehringa,M .K €olbigb,S .G €oltza, J. Heidingsfelda, A. Rentza, | Metal hydride reactor for output temperature |  |  |  |  | Experimental - Móvil | Experimental | Industrial |  | Placas | Reactor tipo placas. gestión térmica híbrida. con eng, aletas radiales, pcm, placas | Híbrida | ENG | Aletas radiales, PCM, Placas | [14 empty] | 1-s2.0-S036031992305111X-main.pdf
3 | H. et al. | 1992 | H. El Alema,*, Z. Djordjevicb, N. Skryabinab, D. Fruchartb, M. Hajjia, M. Ballic,d | A modular MgH 2 demonstration tank to store reversibly hydrogen |  | MgH2 |  |  | Review - Estacionaria | Review | Industrial | Modular | Placas | Arquitectura modular. reactor tipo placas. gestión térmica híbrida. con eng, espuma metálica, compactación, aletas radiales, serpentín helicoidal, pcm, placas | Híbrida | ENG, Espuma metálica, Compactación | Aletas radiales, Serpentín helicoidal, PCM, Placas |  |  |  | 1000 | [10 empty] | 1-s2.0-S0360319925033397-main.pdf
4 | Anónimo | 2012 |  | Renewable Energy 198 (2022) 667–678 |  | AB5 |  |  | Review - Estacionaria | Review | Industrial | Modular | Cilíndrico | Arquitectura modular. reactor tipo cilíndrico. gestión térmica híbrida. con eng, aletas radiales, serpentín helicoidal, camisa externa, pcm | Híbrida | ENG | Aletas radiales, Serpentín helicoidal, Camisa externa, PCM |  |  |  | 1000 | [6 empty] | 8.7 | Mejora: 8.7; 11 |  |  | 1-s2.0-S0960148122012150-main.pdf
5 | Daniel et al. | 2007 | Daniel A. Mosher, Xia Tang, Ronald J. Brown, Sarah Arsenault, Salvatore Saitta, Bruce L. Laube and | Notas de Lectura: High Density Hydrogen Storage System Demonstration Using NaAlH4 Based Complex Compound Hydrides |  |  | 8.5 |  | Experimental - Móvil | Experimental | Piloto |  | Cilíndrico | Gestión térmica híbrida. con eng, espuma metálica, aletas radiales, multi-tubular | Híbrida | ENG, Espuma metálica | Aletas radiales, Multi-tubular |  | ParaTherm MR (compatible con NaAlH4) |  | 10 | [10 empty] | 2007 - High Density Hydrogen Storage System Demonstration using NaAlH4 BAsed Complex Compounds Hydrides.pdf
6 | F. et al. | 2008 | F. Askri *, M. Ben Salah, A. Jemni, S. Ben Nasrallah | Notas de Lectura: Optimization of hydrogen storage in metal-hydride tanks | 10.1016/j.ijhydene.2008.11.021international |  | 9.2 |  | Experimental - Estacionaria | Experimental | Industrial |  | Cilíndrico | Reactor tipo cilíndrico. gestión térmica híbrida. con espuma metálica, compactación, aletas radiales, serpentín helicoidal | Híbrida | Espuma metálica, Compactación | Aletas radiales, Serpentín helicoidal |  |  |  | 1000 | [10 empty] | 2008 Optimization of hydrogen storage in metal-hydride tanks.pdf
7 | S. et al. | 2009 | S. Mellouli *, H. Dhaou, F. Askri, A. Jemni, S. Ben Nasrallah | Notas de Lectura: Hydrogen Storage with Metal Foams | 10.1016/j.ijhydene.2009.09.043international |  | 6.3 |  | Review - Estacionaria | Review | Laboratorio | Modular | Cilíndrico | Arquitectura modular. reactor tipo cilíndrico. gestión térmica híbrida. con eng, espuma metálica, compactación, aletas anulares, serpentín helicoidal | Híbrida | ENG, Espuma metálica, Compactación | Aletas anulares, Serpentín helicoidal |  |  |  | 10000 | [6 empty] | 90 | Mejora: 90; 12 |  |  | 2009 Hydrogen_Storage_with_metal_foams.pdf
8 | H. et al. | 2010 | H. Dhaou *, A. Souahlia, S. Mellouli, F. Askri, A. Jemni, S. Ben Nasrallah | Notas de Lectura: Experimental and Numerical Study of Mg-based Metal Hydride Reactor | 10.1016/j.ijhydene.2009.11.094 |  | 600 | 0.6 | Experimental - Estacionaria | Experimental | Industrial |  | Placas | Reactor tipo placas. gestión térmica híbrida. con espuma metálica, compactación, serpentín helicoidal, placas. capacidad 0.60 kg h2 | Híbrida | Espuma metálica, Compactación | Serpentín helicoidal, Placas |  | 100 NL/min |  | 80 | 300 | 400 | 2 | 15 |  |  |  | Tiempo: ('60', 'min'); Cap: Capacidad: 600g |  |  | 2010 Experimental study of a metal hydride vessel based on a finned spiral heat exchanger.pdf
9 | ª | 2010 | ª Professor T. Nejat Veziroglu. Published by Elsevier Ltd. All rights reserved. | Notas de Lectura: Experimental and Numerical Study of Mg-based Metal Hydride Reactor | 10.1016/j.ijhydene.2010.03.057 | MgH2 | 600 | 0.6 | Experimental - Estacionaria | Experimental | Industrial | Modular | Placas | Arquitectura modular. reactor tipo placas. gestión térmica híbrida. con eng, compactación, serpentín helicoidal, placas. capacidad 0.60 kg h2 | Híbrida | ENG, Compactación | Serpentín helicoidal, Placas |  | 100 NL/min |  | 29 | 300 | 400 | 2 | 15 |  |  |  | Tiempo: ('60', 'min'); Cap: Capacidad: 600g |  |  | 2010_experimental_numerical_study_mg_MH.pdf
10 | Anónimo | 2011 |  | Notas de Lectura: Experimental Study of Reaction Heat Recovery in Metal Hydride Systems | 10.1016/j.ijhydene.2011.06.023 | LaNi5 |  |  | Review - Estacionaria | Review | Industrial | Modular | Placas | Arquitectura modular. reactor tipo placas. gestión térmica híbrida. con eng, espuma metálica, aletas anulares, serpentín helicoidal, placas | Híbrida | ENG, Espuma metálica | Aletas anulares, Serpentín helicoidal, Placas |  |  |  | 297.9 | [10 empty] | 2011 Experimental_Study_Reaction_heat_Recovery.pdf
11 | A. et al. | 2011 | A. Souahlia, H. Dhaou *, F. Askri, M. Soﬁene, A. Jemni, S. Ben Nasrallah | Notas de Lectura: Experimental and comparative study of metal hydride hydrogen tanks | 10.1016/j.ijhydene.2011.07.022 |  | 1.2 |  | Review - Estacionaria | Review | Industrial | Modular | Cilíndrico | Arquitectura modular. reactor tipo cilíndrico. gestión térmica híbrida. con eng, espuma metálica, compactación, serpentín helicoidal | Híbrida | ENG, Espuma metálica, Compactación | Serpentín helicoidal |  |  |  | 110 | [10 empty] | 2011 Experimental_and_comparative_study_of_metal_hydride_hydrogen_tanks.pdf
12 | Mei et al. | 2011 | Mei Cai, Greg Garabedian, V. Senthil Kumar, | Notas de Lectura: Optimization of Heat Exchanger System in Metal Hydride Storage |  |  | 5.3 |  | Review - Estacionaria | Review | Laboratorio |  | Cilíndrico | Reactor tipo cilíndrico. gestión térmica híbrida. con eng, compactación, aletas, serpentín helicoidal | Híbrida | ENG, Compactación | Aletas, Serpentín helicoidal |  |  |  | 3 |  |  | 0.5 | 100 |  |  |  | P: 30-50 bar, Máxima: 100 bar, Caída < 0.5 bar |  |  | 2011 Optimization_head_Exchanger_system.pdf
13 | Anurag et al. | 2015 | Anurag Singha, M.P. Maiyaa,*, S.Srinivasa Murthyb | Notas de Lectura: Effects of heat exchanger design on the performance of a solid state hydrogen storage device |  |  | 1 |  | Review - Estacionaria | Review | Piloto |  | Placas | Reactor tipo placas. gestión térmica híbrida. con eng, espuma metálica, compactación, aletas anulares, serpentín helicoidal, camisa externa, placas | Híbrida | ENG, Espuma metálica, Compactación | Aletas anulares, Serpentín helicoidal, Camisa externa, Placas |  |  |  | 1000 |  |  | 2 | 12 |  |  | 60 | Mejora: 60; 90; 37.5; 13; P: 8-12 bar, Desorción: 1-2 bar; 1-2 bar |  |  | 2015 Effects of heat exchanger design on the performance of a solid state hydrogen storage device.pdf
14 | B. et al. | 2015 | B. Satya Sekhar, M. Lototskyy, A. Kole snikov, M.L. Moropeng, B.P. Tarasov, | Notas de Lectura: Performance analysis of cylindrical metal hydride beds with various heat exchange options |  |  | 2 |  | Review - Móvil | Review | Laboratorio | Modular | Placas | Arquitectura modular. reactor tipo placas. gestión térmica híbrida. con eng, compactación, aletas, serpentín helicoidal, placas | Híbrida | ENG, Compactación | Aletas, Serpentín helicoidal, Placas |  |  |  | 1000 | [10 empty] | 2015 Performance_analysis_of_MHR_varios_heat_exchange_options.pdf
15 | Evangelos et al. | 2016 | Evangelos I. Gkanasa,b,*, David M. Granta, Martin Khzouza,b, | Notas de Lectura: Efficient hydrogen storage in up-scale metal hydride tanks as possible metal hydride compression agents equipped with aluminium extended surfaces |  | AB2 | 20 |  | Experimental - Estacionaria | Experimental | Industrial |  | Placas | Reactor tipo placas. gestión térmica híbrida. con eng, espuma metálica, compactación, aletas longitudinales, serpentín helicoidal, camisa externa, placas | Híbrida | ENG, Espuma metálica, Compactación | Aletas longitudinales, Serpentín helicoidal, Camisa externa, Placas |  |  |  | 3.2 | [10 empty] | 2016 Efficient_h2_storage_up-scale_equipped_with_aluminium.pdf
16 | Anónimo | 2016 |  | Notas de Lectura: Efficient hydrogen storage in up-scale metal hydride tanks as possible metal hydride compression agents equipped with aluminium extended surfaces |  |  | 20 |  | Review - Estacionaria | Review | Industrial |  | Cilíndrico | Gestión térmica pasiva. con eng | Pasiva | ENG |  |  |  |  | 650 | [10 empty] | 2016 The_use_air_as_heating_agent_MH.pdf
17 | S. et al. | 2017 | S. Melloulia,b,c,⇑, F. Askria,c, E. Abhilashc, S. Ben Nasrallaha | Notas de Lectura: Operation of a bench-scale TiFe-based alloy tank under mild conditions for low-cost stationary hydrogen storage |  |  | 55 |  | Review - Estacionaria | Review | Industrial | Modular | Cilíndrico | Arquitectura modular. reactor tipo cilíndrico. gestión térmica híbrida. con eng, espuma metálica, aletas radiales, serpentín helicoidal, camisa externa, pcm, placas | Híbrida | ENG, Espuma metálica | Aletas radiales, Serpentín helicoidal, Camisa externa, PCM, Placas |  |  |  | 1000 | [10 empty] | 2017 Impact of using a heat transfer fluid pipe in a metal hydride-phase change material tank.pdf
18 | Anónimo | 2017 |  | Notas de Lectura: Operation of a bench-scale TiFe-based alloy tank under mild conditions for low-cost stationary hydrogen storage |  | LaNi5 | 55 |  | Experimental - Estacionaria | Experimental | Industrial |  | Cilíndrico | Reactor tipo cilíndrico. gestión térmica híbrida. con eng, espuma metálica, serpentín helicoidal | Híbrida | ENG, Espuma metálica | Serpentín helicoidal |  |  |  | 150 | [10 empty] | 2017 Operation of a bench-scale TiFe-based alloy tank under mild conditions for low-cost stationary hydrogen storage.pdf
19 | Anónimo | 2017 |  | Notas de Lectura: Research and development of a laboratory scale Totalized Hydrogen Energy Utilization System |  |  | 0.8 |  | Experimental - Estacionaria | Experimental | Industrial |  | Cilíndrico | Reactor tipo cilíndrico. gestión térmica híbrida. con eng, aletas, serpentín helicoidal | Híbrida | ENG | Aletas, Serpentín helicoidal |  |  |  | 2500 | [10 empty] | 2017 Research_laboratory_scale_totalized_h2.pdf
20 | Anónimo | 2018 |  | Notas de Lectura: Design of Large-scale Metal Hydride Storage Systems |  |  | 1000 | 1000 | Experimental - Estacionaria | Experimental | Laboratorio | Monolítico | Cilíndrico | Arquitectura monolítico. reactor tipo cilíndrico. gestión térmica híbrida. con eng, espuma metálica, compactación, serpentín helicoidal, camisa externa, pcm. capacidad 1000.00 kg h2 | Híbrida | ENG, Espuma metálica, Compactación | Serpentín helicoidal, Camisa externa, PCM |  |  |  | 1000 | [6 empty] | 10 | Mejora: 10; 91; 66; 91; Cap: Capacidad: 1000 kg |  |  | 2018 Desing_Large-scale_MH.pdf
21 | Purushothama et al. | 2018 | Purushothama Chippara,*, Swaraj D. Lewisa, Sudhir Raib, Amit Sircarb | Notas de Lectura: Numerical Investigation of Stackable Metal Hydride Reactors |  |  |  |  | Experimental - Estacionaria | Experimental | Industrial | Modular | Placas | Arquitectura modular. reactor tipo placas. gestión térmica híbrida. con eng, espuma metálica, compactación, aletas radiales, serpentín helicoidal, camisa externa, pcm, placas | Híbrida | ENG, Espuma metálica, Compactación | Aletas radiales, Serpentín helicoidal, Camisa externa, PCM, Placas |  |  |  | 2000 | [6 empty] | 90 | Mejora: 90; 90 |  |  | 2018 Numerical_Investigation_Stackable_MHR.pdf
22 | _Ismail et al. | 2018 | _Ismail Hilalia,*, Refet Karadagb,H u¨samettin Buluta, M. Azmi Aktacira | Notas de Lectura: TÍTULO DEL ARTÍCULO |  | LaNi5 |  |  | Review - Estacionaria | Review | Piloto | Modular | Cilíndrico | Arquitectura modular. reactor tipo cilíndrico. gestión térmica híbrida. con eng, aletas longitudinales, serpentín helicoidal, pcm | Híbrida | ENG | Aletas longitudinales, Serpentín helicoidal, PCM |  |  |  | 400 | [10 empty] | 2018 ideal_distance_metal_hydride_tanks_forced_convection.pdf
23 | Nithin et al. | 2019 | Nithin N. Raju, P. Muthukumar*, P. Vivek Selvan, K. Malleswararao | Notas de Lectura: Design methodology and thermal modelling of industrial scale reactor for solid state hydrogen storage |  |  | 100 |  | Review - Móvil | Review | ** Considera fenómenos desde nivel partícula MH (μm, difusión H) hasta reactor completo (m, convección HTF), integrando mediante modelos efectivos (medio poroso, Darcy-Forchheimer) | Modular | Cilíndrico | Arquitectura modular. reactor tipo cilíndrico. gestión térmica híbrida. con eng, espuma metálica, aletas anulares, serpentín helicoidal, camisa externa, placas | Híbrida | ENG, Espuma metálica | Aletas anulares, Serpentín helicoidal, Camisa externa, Placas |  |  |  | 1000 | [6 empty] | 14.9 | Mejora: 14.9; 5; 19; 2; Tiempo: ('3.5', 'h'); ('3.5', 'h'); ('3.5', 'h'); ('3.5', 'h') |  |  | 2019 Design_thermal_modelling_industrial_scale.pdf
24 | M. | 2019 | Vidovic M. | Notas de Lectura: Design methodology and thermal modelling of industrial scale reactor for solid state hydrogen storage |  |  | 100 |  | Experimental - Estacionaria | Experimental | ** Considera fenómenos desde nivel partícula MH (μm, difusión H) hasta reactor completo (m, convección HTF), integrando mediante modelos efectivos (medio poroso, Darcy-Forchheimer) |  | Placas | Reactor tipo placas. gestión térmica híbrida. con eng, aletas, serpentín helicoidal | Híbrida | ENG | Aletas, Serpentín helicoidal | [11 empty] | Tiempo: ('3.5', 'h'); ('3.5', 'h'); ('3.5', 'h'); ('3.5', 'h') |  |  | 2019 Hydrogen_Store_industrial_France.pdf
25 | Naruki et al. | 2019 | Naruki Endo a,*, Eisuke Shimoda b, Kiyotaka Goshome a,Toshihiro Yamane b, Tsuyoshi Nozu b,Tetsuhiko Maeda | Notas de Lectura: Sistema Modular de Energía de Hidrógeno para un Edificio de Cero Emisiones (ZEB) |  | TiFe |  |  | Review - Estacionaria | Review | Industrial |  | Placas | Reactor tipo placas. gestión térmica híbrida. con eng, aletas, serpentín helicoidal, placas | Híbrida | ENG | Aletas, Serpentín helicoidal, Placas |  |  |  | 1000000 | [10 empty] | 2019 modular_zero_emission_building.md.pdf
26 | Michael et al. | 2020 | Michael Hirschera,**, Volodymyr A. Yartysb,*, Marcello Bariccoc, | Notas de Lectura: Numerical investigation of hydrogen absorption in a metal hydride reactor with embedded embossed plate heat exchanger |  |  | 1.2 | 0.108 | Review - Estacionaria | Review | Industrial |  | Placas | Reactor tipo placas. gestión térmica híbrida. con eng, compactación, multi-tubular. capacidad 0.11 kg h2 | Híbrida | ENG, Compactación | Multi-tubular | [8 empty] | 22 | 22 |  | P: 200; 3 |  |  | 2020 Materials for hydrogen-based energy storage – past recent progress and future outlook.pdf
27 | Boris et al. | 2020 | Boris P. Tarasova,*, Pavel V. Fursikova, Alexey A. Volodina, | Notas de Lectura: Metal hydride hydrogen storage and compression systems for energy storage technologies |  | LaNi5 |  | 0.375 | Review - Estacionaria | Review | Industrial | Modular | Placas | Arquitectura modular. reactor tipo placas. gestión térmica híbrida. con eng, compactación, camisa externa, placas. capacidad 0.38 kg h2 | Híbrida | ENG, Compactación | Camisa externa, Placas |  |  |  | 40 | [10 empty] | 2020 Metal_Hydride_h2_storage_and_compression.pdf
28 | Anónimo | 2020 |  | Notas de Lectura: Studies on 10kg alloy mass metal hydride based reactor for hydrogen storage |  |  | 10 |  | Experimental - Móvil | Experimental | Industrial |  | Cilíndrico | Reactor tipo cilíndrico. gestión térmica híbrida. con eng, espuma metálica, serpentín helicoidal, camisa externa, pcm, placas | Híbrida | ENG, Espuma metálica | Serpentín helicoidal, Camisa externa, PCM, Placas |  |  |  | 50 | [6 empty] | 30.76 | Mejora: 30.76; 30.76 |  |  | 2020 Studies_10kg_MHR.pdf
29 | Swaraj | 2020 | Swaraj D. Lewis, Purushothama Chippar* | Notas de Lectura: Numerical investigation of hydrogen absorption in a metal hydride reactor with embedded embossed plate heat exchanger |  |  | 1.2 | 0.108 | Experimental - Móvil | Experimental | Industrial |  | Placas | Reactor tipo placas. gestión térmica híbrida. con eng, espuma metálica, compactación, aletas anulares, serpentín helicoidal, pcm, placas. capacidad 0.11 kg h2 | Híbrida | ENG, Espuma metálica, Compactación | Aletas anulares, Serpentín helicoidal, PCM, Placas |  |  |  | 0 |  |  |  |  | 22 | 22 |  | P: 200; 3 |  |  | 2020_Numerical_hydrogen_absorption_MHR_plate_heat_exchanger.pdf
30 | Anónimo | 2021 |  | Notas de Lectura: Design of Hexagonal Honeycomb-based Heat Transfer System for Metal Hydride Storage |  |  | 8 |  | Experimental - Estacionaria | Experimental | Laboratorio | Modular | Placas | Arquitectura modular. reactor tipo placas. gestión térmica híbrida. con eng, espuma metálica, compactación, aletas cónicas, serpentín helicoidal, pcm, placas | Híbrida | ENG, Espuma metálica, Compactación | Aletas cónicas, Serpentín helicoidal, PCM, Placas |  |  | volumen 8L | 154.06 | [6 empty] | 30 | Mejora: 30; Cap: capacidad 1.5 wt% |  |  | 2021 Design_MH_hexagonal_honeycomb.pdf
31 | Anónimo | 2021 |  | Notas de Lectura: TÍTULO DEL ARTÍCULO |  |  |  |  | Review - Móvil | Review | Industrial | Modular | Cilíndrico | Arquitectura modular. reactor tipo cilíndrico. gestión térmica híbrida. con eng, aletas anulares, serpentín helicoidal, camisa externa, pcm, placas | Híbrida | ENG | Aletas anulares, Serpentín helicoidal, Camisa externa, PCM, Placas |  |  |  | 10.39 | [6 empty] | 30.2 | Mejora: 30.2 |  |  | 2021 Design_and_performance_metal_hydride_reactor.pdf
32 | Alok et al. | 2021 | Alok Kumara, Nithin N. Rajub, P. Muthukumara,b,* | Notas de Lectura: Parametric studies on MmNi4.7Fe0.3 based reactor with embedded cooling tubes for hydrogen storage and cooling application | 10.1016/j.est.2020.102108 | TiFe | 2 |  | Review - Estacionaria | Review | Industrial | Modular | Cilíndrico | Arquitectura modular. reactor tipo cilíndrico. gestión térmica híbrida. con eng, espuma metálica, compactación, aletas radiales, serpentín helicoidal, pcm | Híbrida | ENG, Espuma metálica, Compactación | Aletas radiales, Serpentín helicoidal, PCM |  |  | diámetro 10mm | 10 | [6 empty] | 16 | Mejora: 16 |  |  | 2021 Parametric_studies_MmNiFe_Reactor.pdf
33 | Emil et al. | 2021 | Emil H. Jensen,*, Martin Dornheimand Sabrina Sartori | Notas de Lectura: TÍTULO DEL ARTÍCULO |  | TiFe |  |  | Review - Estacionaria | Review | Industrial |  | Placas | Reactor tipo placas. gestión térmica híbrida. con eng, compactación, camisa externa | Híbrida | ENG, Compactación | Camisa externa |  |  |  | 25 | [10 empty] | 2021 Scaling_up_Metal_Hydrides_Real_Scale.pdf
34 | Satyaki et al. | 2022 | Satyaki Chandraa, Pratibha Sharmaa, P. Muthukumarb, | Notas de Lectura: Experimental hydrogen sorption study on a LaNi5-based 5 kg reactor with novel conical fins and water tubes and its numerical scale-up through a modular approach |  |  | 5 |  | Experimental - Móvil | Experimental | Industrial | Modular | Placas | Arquitectura modular. reactor tipo placas. gestión térmica híbrida. con eng, aletas longitudinales, serpentín helicoidal, camisa externa, placas | Híbrida | ENG | Aletas longitudinales, Serpentín helicoidal, Camisa externa, Placas |  |  |  | 330 | [6 empty] | 56 | Mejora: 56; 25; 44 |  |  | 2022 Experimental_5kg_reactor_conical_fins.pdf
35 | Citation: et al. | 2023 | Citation: Kukkapalli, V .K.; Kim, S.; | Notas de Lectura: Thermal Management Techniques in Metal Hydrides for Hydrogen Storage Applications: A Review |  | TiFe | 0.1 |  | Review - Móvil | Review | Industrial | Modular | Placas | Arquitectura modular. reactor tipo placas. gestión térmica híbrida. con eng, aletas, multi-tubular, camisa externa, pcm, placas | Híbrida | ENG | Aletas, Multi-tubular, Camisa externa, PCM, Placas | [14 empty] | 2023_Thermal_management_techiques_MHR.pdf
36 | Anónimo | 2023 |  | Notas de Lectura: Thermal management of metal hydride hydrogen storage tank coupled with proton exchange membrane fuel cells |  | TiFe | 12.95 |  | Experimental - Móvil | Experimental | Laboratorio |  | Cilíndrico | Gestión térmica híbrida. con eng, espuma metálica, aletas, multi-tubular, camisa externa, pcm | Híbrida | ENG, Espuma metálica | Aletas, Multi-tubular, Camisa externa, PCM |  | ** Agua |  | 0.05 |  |  | 3.5 | 3.5 |  |  |  | P: ** ~3.5 bar |  |  | 2023_manejo_termico_CasoEstudio.pdf
37 | Viktor et al. | 2023 | Viktor Kudiiarov, Roman Elman, Natalia Pushilina and Nikita Kurdyumov | Notas de Lectura: State of the Art in Development of Heat Exchanger Geometry Optimization and Different Storage Bed Designs of a Metal Hydride Reactor |  |  |  |  | Review - Móvil | Review | Laboratorio | Modular | Cilíndrico | Arquitectura modular. reactor tipo cilíndrico. gestión térmica híbrida. con eng, espuma metálica, compactación, aletas radiales, serpentín helicoidal, camisa externa, pcm | Híbrida | ENG, Espuma metálica, Compactación | Aletas radiales, Serpentín helicoidal, Camisa externa, PCM |  |  |  | 30 | [6 empty] | 750 | Mejora: 750 |  |  | 2023_state_of_art_heat_exchanger_geometry.pdf
38 | Anónimo | 2024 |  | Energy 302 (2024) 131887 |  |  |  |  | Simulación - Estacionaria | Simulación | Industrial | Modular | Cilíndrico | Arquitectura modular. gestión térmica híbrida. con eng, aletas | Híbrida | ENG | Aletas |  |  |  | 1000 | [10 empty] | 2024 Performance_analysis_novel_co-generation_system_integrating_small modular_reactor.pdf
39 | Anónimo | 2024 |  | Journal of Materials Science & Technology 203 (2024) 66–77 |  | LaNi5 |  |  | Experimental - Móvil | Experimental | Industrial |  | Placas | Reactor tipo placas. gestión térmica híbrida. con eng, espuma metálica, aletas longitudinales, placas | Híbrida | ENG, Espuma metálica | Aletas longitudinales, Placas |  |  |  | 35 | [6 empty] | 57.4 | Mejora: 57.4; 211; 86.8; 11.1 |  |  | 2024 The relationship between thermal management methods and hydrogen storage performance of the metal hydride tank.pdf
40 | Shubham et al. | 2024 | Shubham Parashara, P. Muthukumarb,*, Atul Kumar Sotia | Thermal Science and Engineering Progress 49 (2024) 102468 |  | AB5 |  |  | Experimental - Estacionaria | Experimental | Industrial |  | Placas | Reactor tipo placas. gestión térmica híbrida. con eng, compactación, aletas anulares, serpentín helicoidal, camisa externa, placas | Híbrida | ENG, Compactación | Aletas anulares, Serpentín helicoidal, Camisa externa, Placas |  |  |  | 1000 | [6 empty] | 28 | Mejora: 28 |  |  | 2024_design_optimization_and_numerical_investigation_of_multi_tube_metal_hydride_reactor.pdf
41 | Anónimo | 2024 |  | Applied Energy 363 (2024) 123076 |  | AB2 |  |  | Experimental - Móvil | Experimental | Industrial |  | Cilíndrico | Reactor tipo cilíndrico. gestión térmica híbrida. con eng, aletas, serpentín helicoidal | Híbrida | ENG | Aletas, Serpentín helicoidal |  |  |  | 1000 | [10 empty] | 2024_experimental_investigation_on_hydrogen_transfer_in_coupled_metal_hydride_reactors.pdf
42 | Anónimo | 2024 |  | SOLID HYDROGEN CARRIERS |  |  |  |  | Diseño - Estacionaria | Diseño | Industrial | Modular | Placas | Arquitectura modular. reactor tipo placas. gestión térmica híbrida. con eng, compactación, aletas radiales, placas | Híbrida | ENG, Compactación | Aletas radiales, Placas |  |  |  | 16 | [6 empty] | 520 | Mejora: 520 |  |  | 2024_fraunhofer_white_paper_solid_h2_carriers.pdf
43 | Aimen | 2025 | Aimen Laalam, Parisa Bazazi | Holding the invisible: Advanced materials for hydrogen storage (2025) | 10.1016/j.ijhydene.2025.151057 | MgH2 |  |  | Review - Estacionaria | Review | Industrial | Modular | Placas | Arquitectura modular. reactor tipo placas. gestión térmica híbrida. con eng, espuma metálica, compactación, aletas, multi-tubular, placas | Híbrida | ENG, Espuma metálica, Compactación | Aletas, Multi-tubular, Placas |  |  |  |  | 20 | 250 | 20 | 700 |  |  | 12.05 | Mejora: 12.05 |  |  | 2025_holding_the_invisible_advanced_materials_for_hydrogen_storage.pdf
44 | Anónimo | 2026 |  | Contents lists available at ScienceDirect |  | MgH2 |  |  | Experimental - Móvil | Experimental | Industrial | Modular | Placas | Arquitectura modular. reactor tipo placas. gestión térmica híbrida. con eng, compactación, aletas anulares, serpentín helicoidal, camisa externa, placas | Híbrida | ENG, Compactación | Aletas anulares, Serpentín helicoidal, Camisa externa, Placas |  |  |  | 2400 | [6 empty] | 90 | Mejora: 90; 13.3 |  |  | 2026 Numerical_analysis_large-scale_modular_metal_hydride_reactor_hybrid_heat_exchanger_coil.pdf
45 | Anónimo |  |  | Notas de Lectura: Operation of a bench-scale TiFe-based alloy tank under mild conditions for low-cost stationary hydrogen storage |  |  | 55 |  | Experimental - Estacionaria | Experimental | Industrial |  | Placas | Reactor tipo placas. gestión térmica híbrida. con eng, aletas longitudinales, serpentín helicoidal, camisa externa, pcm, placas | Híbrida | ENG | Aletas longitudinales, Serpentín helicoidal, Camisa externa, PCM, Placas |  |  |  | 1000 | [6 empty] | 7 | Mejora: 7 |  |  | Enhancing absorption performance in metal hydride hydrogen storage_ Implementation of fins and a water jacket.pdf
46 | Nandlal et al. |  | Nandlal Guptaa, Saurabh Tiwaria, Nitina, Rama J. Khandarkara, Mahvash Afzalb, | Notas de Lectura: Operation of a bench-scale TiFe-based alloy tank under mild conditions for low-cost stationary hydrogen storage |  | TiFe | 55 |  | Experimental - Estacionaria | Experimental | Laboratorio | Modular | Cilíndrico | Arquitectura modular. reactor tipo cilíndrico. gestión térmica híbrida. con eng, espuma metálica, compactación, aletas longitudinales, serpentín helicoidal, camisa externa | Híbrida | ENG, Espuma metálica, Compactación | Aletas longitudinales, Serpentín helicoidal, Camisa externa |  |  |  | 1000 | [6 empty] | 90 | Mejora: 90; 11.3; 12.15; 10 |  |  | Experimental studies on novel multi tubular reactor with shell having integrated buffer storage.pdf
47 | Citation: et al. |  | Citation: Kukkapalli, V .K.; Kim, S.; | Notas de Lectura: Efficient hydrogen storage in up-scale metal hydride tanks as possible metal hydride compression agents equipped with aluminium extended surfaces |  | TiFe | 20 |  | Review - Móvil | Review | Industrial | Modular | Placas | Arquitectura modular. reactor tipo placas. gestión térmica híbrida. con eng, aletas, multi-tubular, camisa externa, pcm, placas | Híbrida | ENG | Aletas, Multi-tubular, Camisa externa, PCM, Placas | [14 empty] | energies-16-03444-v2.pdf
48 | Emil et al. |  | Emil H. Jensen,*, Martin Dornheimand Sabrina Sartori | Scaling up Metal Hydrides for Real-Scale Applications: |  | TiFe |  |  | Review - Estacionaria | Review | Industrial |  | Placas | Reactor tipo placas. gestión térmica híbrida. con eng, compactación, camisa externa | Híbrida | ENG, Compactación | Camisa externa |  |  |  | 25 | [10 empty] | inorganics-09-00037-v3.pdf
49 | Anónimo | 2017 |  | Notas de Lectura: Operation of a bench-scale TiFe-based alloy tank under mild conditions for low-cost stationary hydrogen storage |  |  | 55 |  | Experimental - Estacionaria | Experimental | Piloto | Modular | Placas | Arquitectura modular. reactor tipo placas. gestión térmica híbrida. con eng, espuma metálica, compactación, aletas radiales, tubo central, pcm | Híbrida | ENG, Espuma metálica, Compactación | Aletas radiales, Tubo central, PCM |  |  |  | 21 | [10 empty] | postprint_WASPE_Buerger_2017.pdf
50 | e et al. |  | e Department of Engineering Mechanics, Dalian University of Technology, Dalian P.R. China, | Notas de Lectura: Efficient hydrogen storage in up-scale metal hydride tanks as possible metal hydride compression agents equipped with aluminium extended surfaces |  |  | 20 |  | Review - Estacionaria | Review | Laboratorio |  | Honeycomb | Reactor tipo honeycomb. gestión térmica híbrida. con eng, espuma metálica, compactación, aletas anulares, serpentín helicoidal, camisa externa, pcm | Híbrida | ENG, Espuma metálica, Compactación | Aletas anulares, Serpentín helicoidal, Camisa externa, PCM | [14 empty] | ssrn-4589106.pdf
51 | Anónimo |  |  | Notas de Lectura: Impact of using a heat transfer fluid pipe in a metal hydride-phase change material tank |  |  | 0.85 |  | Review - Móvil | Review | Industrial | Modular | Placas | Arquitectura modular. reactor tipo placas. gestión térmica híbrida. con eng, compactación, aletas, multi-tubular | Híbrida | ENG, Compactación | Aletas, Multi-tubular |  |  |  | 6 | 580 | 580 | [5 empty] | Tiempo: ('3600', 's'); T: 580 |  |  | turkia-main.pdf

## Resumen_Estadistico
RESUMEN ESTADÍSTICO - BASE DE CONOCIMIENTOS ANH951
Total de artículos | 51
Rango temporal | 1925 - 2026
ARQUITECTURA
Modular | 27
23
Monolítico | 1
TIPO DE REACTOR
Placas | 28
Cilíndrico | 22
Honeycomb | 1
HIDRUROS METÁLICOS
29
TiFe | 8
LaNi5 | 6
MgH2 | 4
AB5 | 2
ESTRATEGIA TÉRMICA
Híbrida | 50
Pasiva | 1