## Matriz de Información
Archivo | Título | Autor | Año | Configuración geométrica | Dimensiones | Diámetro | Longitud | Volumen | Temperatura | Presión | Flujo | Sistema de transferencia de calor | Tipo de hidruro | Cantidad de hidruro | Descripción | Conclusiones | Imágenes
notas_industrial_perspectives_france_2019 | Hidrogen Storage: Recent improvements and indrustria perspective | Barthélémy H., Vidovic M., Weber M., Bardoux O., Papin P. | 2019 | [11 empty] | El artículo aborda el almacenamiento de hidrógeno, centrándose en tanques de alta presión y los problemas y limitaciones de los materiales y estructuras en condiciones de uso de la energía de hidrógeno. @p.papin-2019 |  | 1
notas_2007_high_density_hydrogen_storage | High Density Hydrogen Storage System Demonstration Using NaAlH4 Based Complex Compound Hydrides | Daniel A. Mosher, Xia Tang, Ronald J. Brown, Sarah Arsenault, Salvatore Saitta, Bruce L. Laube, Robert H. Dold, y Donald L. Anton | 2007 | Tubos internos con aletas | - Longitud: 1,52 m (5') | 31,75 cm | 1,52 m | 12 L | 200°C | 298 bar |  |  | Acero inoxidable |  | United Technologies Research Center (UTRC) llevó a cabo un proyecto de demostración para diseñar, fabricar y probar prototipos de sistemas de almacenamiento de hidrógeno de alta densidad. El material principal utilizado fue el hidruro complejo NaAlH4, seleccionado por su capacidad gravimétrica (5.6 wt%) y reversibilidad a condiciones de operación prácticas. |  | 1
notas_2008_optimization_of_hydrogen_storage_mht | Optimization of hydrogen storage in metal-hydride tanks | F. Askri, M. Ben Salah, A. Jemni, S. Ben Nasrallah | 2008 | - Base: Cilíndrica con variaciones según el diseño | - Longitud: 8 cm |  | 8 cm | [5 empty] | - Tipo de hidruro: LaNi₅ |  | Este artículo se enfoca en la optimización del tiempo de almacenamiento de hidrógeno en tanques de hidruro metálico (MHT). Para esto, se desarrolló un modelo matemático bidimensional validado con resultados experimentales. El estudio evalúa el impacto de la masa térmica de la pared del tanque y compara distintos diseños para mejorar la transferencia de calor, ya que esta es la principal limitación del proceso de absorción de hidrógeno. Se concluye que las aletas externas y los tubos internos son los diseños más efectivos para mejorar el almacenamiento. |  | 1
notas_2015_effects_of_head_exchanger_desing_on_the_perfomace_of_solid_state_hydrogen_storage | Effects of heat exchanger design on the performance of a solid state hydrogen storage device | Singh, L., Maiya, M.P., Srinivasa Murthy, S. | 2015 | - Optimizar contacto térmico | [8 empty] | LaNi₅ |  | Este estudio presenta una investigación detallada sobre el diseño y optimización de intercambiadores de calor para dispositivos de almacenamiento de hidrógeno en hidruros metálicos, combinando modelado 3D, simulación numérica y validación experimental. |  | 1
notas_2017_impact_of_using_heat_transfer_fliud_pipe_tanks | Impact of using a heat transfer fluid pipe in a metal hydride-phase change material tank | Mellouli, S., Askri, F., Abhilash, E., Ben Nasrallah, S. | 2017 | - Optimizar geometría tubos U |  |  |  |  | 293 K | 2 bar |  | - Control temperatura durante absorción/desorción |  |  | Este estudio presenta una innovación significativa en el diseño de tanques de almacenamiento de hidrógeno, combinando hidruros metálicos (MH) con materiales de cambio de fase (PCM) y un sistema de tuberías de fluido de transferencia de calor (HTF). | ### Ventajas y Desventajas
notas_2024_the_relationship_heat_and_h2 | The relationship between thermal management methods and hydrogen storage performance of the metal hydride tank | Zhu, J., Lin, X., Lv, L., Li, M., Luo, Q., Kudiiarov, V.N., Liu, W., Leng, H., Han, X., Ma, Z. | 2024 | Shell & tube |  | 70 mm | 130 mm |  | 67 C | 10-30 bar |  |  | Parafinas |  | El propósito principal es mejorar el bajo rendimiento de transferencia de calor de los tanques de almacenamiento de hidrógeno de estado sólido, que limita su capacidad para satisfacer los requisitos de suministro de hidrógeno de las pilas de combustible. Los hallazgos clave son que la conductividad térmica efectiva y el área de transferencia de calor de la cama de hidruro metálico (MH) desempeñan un papel crucial. Se concluye que la transferencia de calor es más importante que la transferencia de masa para mejorar el rendimiento del tanque | ### Recomendaciones Técnicas | 1
notas_2009_hydrogen_storage_with_metal_foams | Hydrogen Storage with Metal Foams | M. Bhouri, J. Goyette, B. J. Hardy, D. L. Anton | 2009 | Reactor cilíndrico multi-tubular con espuma metálica integrada |  | 8 mm | [8 empty] | Este estudio investiga el uso de espumas metálicas como medio para mejorar la transferencia de calor en reactores de hidruro metálico. La investigación se centra en analizar cómo la integración de espumas metálicas de aluminio en el diseño del reactor afecta el rendimiento general del sistema de almacenamiento de hidrógeno. |  | 1
notas_2010_experimental_numerical_study_mg_MH | Experimental and Numerical Study of Mg-based Metal Hydride Reactor | Chaise, A., de Rango, P., Marty, Ph., Fruchart, D. | 2010 | - Reactor cilíndrico vertical |  | 100 mm |  | 1180 cm³ |  | 100-200 MPa |  | - Matriz compuesta efectiva | - Tipo: MgH₂ con grafito expandido |  | Este estudio presenta un análisis experimental y numérico detallado de un reactor de hidruro de magnesio (MgH₂), enfocándose en la optimización del diseño térmico y la validación de modelos de simulación para predecir el comportamiento del sistema. |  | 1
notas_2011_experimental_study_reaction_heat_recovery | Experimental Study of Reaction Heat Recovery in Metal Hydride Systems | Mellouli, S., Askri, F., Dhaou, H., Jemni, A., Ben Nasrallah, S. | 2011 | - Sistema dual de reactores acoplados térmicamente |  | 120 mm | 4.5 m | 2.2 L |  | 3 bar |  |  | - Tipo: LaNi₄.8Al₀.₂ | 4.5 kg | Este estudio presenta una investigación experimental sobre un sistema innovador de recuperación de calor para reactores de hidruro metálico. El objetivo principal es mejorar la eficiencia energética del proceso de almacenamiento de hidrógeno mediante la reutilización del calor de reacción. |  | 1
notas_2011_optimization_head_exchanger_system | Optimization of Heat Exchanger System in Metal Hydride Storage | Hardy, B.J., Anton, D.L. | 2011 | - Base: Reactor cilíndrico con intercambiador interno |  | 150 mm | 20 mm | 5.3 L | [6 empty] | Este estudio presenta una metodología sistemática para la optimización de sistemas de intercambio de calor en reactores de hidruro metálico. Se desarrolla un modelo matemático validado experimentalmente para evaluar y mejorar diferentes configuraciones de intercambiadores. |  | 1
notas_2018_desing_large_scale_mh | Design of Large-scale Metal Hydride Storage Systems | Kumar, S., Kojima, Y., Dutta, I., Varma, A. | 2018 | Paralelo | [7 empty] | - Diseño de intercambiadores de calor | SS316L |  | Este estudio aborda el desafío crítico del escalamiento de sistemas de almacenamiento de hidrógeno basados en hidruros metálicos (MH) para aplicaciones industriales, presentando un marco de diseño integral para sistemas de gran escala. |  | 1
notas_2018_numerical_investigation_stackable_mhr | Numerical Investigation of Stackable Metal Hydride Reactors | A verificar en el PDF: 2018 Numerical_Investigation_Stackable_MHR.pdf | 2018 | [9 empty] | Especificar tipo |  | Investigación numérica del comportamiento y rendimiento de reactores de hidruro metálico apilables, con énfasis en la optimización del diseño y la eficiencia del sistema integrado. |  | 1
notas_2021_desing_hexagonal_honeycomb_based_heat_tranfer | Design of Hexagonal Honeycomb-based Heat Transfer System for Metal Hydride Storage | Zhang, J., Fisher, T.S., Ramachandran, P.V., Gore, J.P. | 2021 | - Optimizar tolerancias | [8 empty] | 2 opciones |  | Investigación sobre el diseño e implementación de sistemas de transferencia de calor basados en estructura hexagonal tipo panal de abeja para mejorar la eficiencia térmica en tanques de almacenamiento de hidrógeno con hidruros metálicos. | ### Ventajas Técnicas | 1
notas_2019_industrial_perspectives_france | Industrial Perspectives on Metal Hydride Hydrogen Storage in France | Jehan, M., Fruchart, D., Miraglia, S., de Rango, P., Rivoirard, S. | 2019 | [9 empty] | Tipos comerciales |  | Análisis de las perspectivas industriales y aplicaciones prácticas del almacenamiento de hidrógeno mediante hidruros metálicos en Francia, incluyendo casos de estudio y consideraciones para implementación a escala industrial. |  | 1
notas_2010_Experimental_MH_vessel_spiral | Experimental study of a metal hydride vessel based on a finned spiral heat exchanger | Dhaou, H., Souahlia, A., Mellouli, S., Askri, F., Jemni, A., Ben Nasrallah, S. | 2010 | - Reactor cilíndrico con intercambiador helicoidal interno |  | 80 mm |  | 552 cm³ | 20-25°C | 10 bar |  |  | - Tipo: LaNi₅ | 1 kg | Este estudio experimental investiga el rendimiento de un recipiente de hidruro metálico (MHV) equipado con un innovador intercambiador de calor en espiral con aletas. La investigación se centra en optimizar la transferencia de calor, que es el factor limitante en el rendimiento de estos sistemas. |  | 1
notas_2017_Operation_bench_scale_TiFe_based_alloy_tank_under_mild_conditions_for_low_cost_stationary_hydrogen_storage | Operation of a bench-scale TiFe-based alloy tank under mild conditions for low-cost stationary hydrogen storage | Naruki Endo, Satoshi Suzuki, Kiyotaka Goshome, Tetsuhiko Maeda | 2017 |  |  | 306 mm |  | 20 L | 70 c | 1 MPa |  |  |  |  | El estudio analiza el funcionamiento de un tanque de hidruro metálico a escala piloto (bench-scale) relleno con 55 kg de aleación TiFeMn, diseñado para almacenamiento estacionario de hidrógeno a bajo costo y bajo condiciones moderadas (≤1 MPa y ≤80 °C). |  | 1