## Ref
Ref | Tipo de hidruro | Cantidad de hidruro | Conductividad Termica MH (W/m*K) | Configuracion geometrica | Coeficiente de tranferencia de calor (W/m²·K) | Intercambiador de Calor | Descripcion del sistema | Tiempo carga | Cantidad H2 | Longitud (mm) | Diámetro (mm) | L/D ratio | Volumen (L) | Temperatura (ºC) | Presión de trabajo | Flujo (NL/min) | Imagen de referencia | Observacion
United Technologies-2007 | NaAlH4 | 8.5 kg | 0.5 | Cilíndrica | n/a | Aletas | Sistema de almacenamiento de alta presión con recipiente compuesto de fibra de carbono y revestimiento interno de acero inoxidable, incluye sistema de gestión térmica integrado | 30 min | 1kg | 1520 | 317.5 | 4.787402 | 12 | 200 | 298 bar | n/a | #VALUE! | 1 kg de H2, Tubos internos con aletas en configuración espiral
cijhydene_2008 | LaNi₅ | 9.2 kg | 1.2 | Cilíndrica | 500 | Mixta | Tanque cilíndrico de hidruro metálico con cuatro configuraciones estudiadas: diseño base, con aletas externas, con tubo concéntrico interno, y combinación tubo-aletas | 350 s | n/a | 80 | 80 | 1 | 0.22619 | 77 | 10 bar | 0.06 | #VALUE! | Impacto de la masa térmica de la pared del MHR en la absorción
bhouri2009 | LaNi₅ | 6.3 kg | 3 | Cilíndrica | n/a | Espuma Metalica | Espuma metálica de aluminio con 7 tubos de refrigeración integrados | n/a | 1.4kg | 500 | 50 | 10 | 0.75 | 80 | 15 bar | 50 | #VALUE!
dhaou2010 | LaNi₅ | 1kg | 1.2 | Cilíndrica | n/a | Mixta | Tubo helicoidal con aletas de cobre (11 vueltas, paso 7 mm, diámetro de hélice 50 mm) | 1000 s | n/a | 110 | 80 | 1.375 | 0.552 | 100 | 10 bar | 780 | #VALUE! | Reactor cilíndrico de acero inoxidable 316-L con intercambiador de calor helicoidal con aletas de cobre inmerso en el lecho de hidruro
chaise2010 | MgH₂ | 600 g | 4 | Cilíndrica | 10 | ENG compacto | Disco compacto con forma de disco; un orificio en el centro relleno con un tubo de refrigeración | 25 min | n/a | 150 | 100 | 1.5 | 1.18 | 380 | 10 bar | 100 | #VALUE! | Reactor cilíndrico vertical con 12 tubos de intercambio de calor internos y matriz compuesta MgH₂/grafito compactada |  | <
muthukumar2011 | LaNi₅ | 1.2 kg | 1 | Cilíndrica | 450 | Mixta | estudio experimental y comparativo de tres configuraciones de tanques de hidrógeno con hidruro metálico: (1) reactor cilíndrico simple sin mejora térmica (baseline), (2) reactor con aletas radiales internas de cobre, y (3) reactor con tubos concéntricos múltiples para flujo HTF | 85 min | 0.09 | 250 | 80 | 3.125 | 1 | 105 | 35 bar | 100 | #VALUE!
mellouli2011 | LaNi₅ | n/a | n/a | Cilíndrica | n/a | Multitubular | 24 tubos de cobre en forma de U y 7 tubos de hidrógeno en MHR | n/a | n/a | 200 | 120 | 1.666667 | 2.2 | 80 | 30 | n/a | #VALUE! | Reducido 15-25% con recuperación de calor
hardy2011 | LaNi₅ | simulacion | 3 | Cilíndrica | n/a | Multitubular | Reactor cilíndrico con intercambiador interno, tres diseños: tubular (19 tubos 10mm), placas (2mm espesor, 0.8m² área) y aletas (1mm espesor, 100/m densidad) | n/a | n/a | 300 | 150 | 2 | 5.3 | 200 | 50 bar | 100 | #VALUE! | Optimización geométrica reduce masa térmica 30% y mejora transferencia 200-300%
singh2015 | LaNi₅ | 1 kg | 1.2 | Cilíndrica | n/a | Aletas | Cilíndrica anular con aletas radiales perforadas (3mm diámetro perforaciones) | 15 min | 14 g | 250 | 76 | 3.289474 | 1.1 | 25 | 2 bar | n/a | #VALUE! | Efecto del número de aletas, grosor de las aletas, perforación de las aletas
muthukumar_2015 | MmNi5Al | 3 kg | 1.5 | Cilíndrica | n/a | Mixta | Cilíndrica con 4 opciones intercambio térmico comparadas | 50 min | 1.5 | 350 | 150 | 2.333333 | 5 | 80 | 30 | n/a | #VALUE!
chaise_2016 | LaNi₅ | 20 kg | 1.2 | Cilíndrica | n/a | Multitubular | Modular cilíndrica con aletas aluminio extendidas radiales | 90 min | 750 g | 800 | 400 | 2 | 80 | 120 | 15 bar | n/a | #VALUE!
mohammadshahi_2016 | LaNi₅ | 5 kg | 1.2 | Cilíndrica | n/a | Tubo de Refigeracion | ilíndrica con serpentín aire interno | n/a | n/a | 400 | 200 | 2 | 10 | 70 | 15 bar | n/a | #VALUE!
mellouli2017 | LaNi₅ | n/a | 1.2 | Cilíndrica | n/a | Tubo de Refigeracion | Sistema híbrido MH-PCM con tubos de fluido de transferencia de calor (HTF) | 3600s | n/a | 164.3 | 180 | 0.9127778 | 1.5 | 20 | 10 bar | n/a | #VALUE!
Endo2017 | TiFeMn | 55 kg | n/a | Cilíndrica | n/a | Tubo de Refigeracion | Tubos de cobre en forma de U y 7 tubos de hidrógeno en MHR | n/a | n/a | 700 | 306 | 2.287582 | 20 | 70 | 10 bar | 20 | #VALUE! | Tanque cilíndrico con tubos de cobre para circulación de brina, lecho de aleación TiFeMn compactado, peso total 70 kg
sekhar2017 | LaNi₅ | 1 kg | n/a | Cilíndrica | n/a | Tubo de Refigeracion | Reactor cilíndrico vertical tipo shell-tube con 5 tubos internos | n/a | n/a | 280 | 140 | 2 | 3.5 | 85 | 25 bar | 25 | #VALUE!
kumar2018 | LaNi₅ | n/a | n/a | Cilíndrica | n/a | Multitubular | Sistema modular con 10-20 reactores cilíndricos en paralelo, intercambiador tubo-carcasa SS316L | n/a | n/a | 4000 | 1000 | 4 | 50000 | 100 | 50 bar | n/a | #VALUE!
chippar2018 | LaNi₅ | simulacion | n/a | Cilíndrica | n/a | Aislamiento | Caso 1: sin compartimentación del reactor; Caso 2: con tres compartimentos verticales; Caso 3: con tres compartimentos verticales y dos horizontales | n/a | n/a | 500 | 200 | 2.5 | n/a | n/a | n/a | n/a | #VALUE!
sharma2019 | TiFeMn | 100 kg | 1.8 | Cilíndrica | n/a | Tubo de Refigeracion | Reactor cilíndrico horizontal tipo shell-tube con 37 tubos internos acero inoxidable (arreglo hexagonal compacto) para circulación aceite térmico HTF | n/a | n/a | 2200 | 650 | 3.384615 | 420 | 25 | 45 bar | 120 | #VALUE!
Jehan2019 | LaNi₅, TiMn₂, FeTi | 50 kg | n/a | Cilíndrica | n/a | N/A | sistema de Presion, evaluacion industrial | n/a | n/a | 1000 | 500 | 2 | 12 | 80 | 50 bar | n/a | #VALUE!
bhuiya2020` | LaNi₅ | 8 kg | 1.2 | Cilíndrica | 900 | N/A | 3 reactores cilíndricos verticales idénticos estructura | n/a | n/a | 380 | 150 | 2.533333 | 5.5 | 120 | 450 bar | 180 | #VALUE!
wang2020 | LaNi₅ | 1.2 kg | 2.2 | Placas | n/a | Aletas | Reactor tipo placa-marco (plate-frame) con 8 placas corrugadas acero inoxidable 316L | n/a | n/a | 220 | 180 | 1.222222 | 3.8 | 42 | n/a | n/a | #VALUE!
muthukumar_2020 | LaNi₅ | 10 kg | 1.2 | Cilíndrica | n/a | Tubo de Refigeracion | istema shell-and-tube con tubos internos para flujo refrigerante | n/a | n/a | 500 | 250 | 2 | 20 | 80 | 30 bar | n/a | #VALUE! | Reactor 10kg representa escala intermedia crítica entre laboratorio (1-5kg) e industrial (>50kg) | <
zhang2021 | N/A | 12 kg | 2.5 | Cilíndrica | n/a | Mixta | Estructura hexagonal honeycomb modular optimizada | 12 min | 1.2 | 300 | 200 | 1.5 | 8 | 12 | n/a | n/a | #VALUE! | Estructura honeycomb incrementa 412% conductividad efectiva
kumar_2021 | MmNi5Fe | 5 kg | 1.5 | Cilíndrica | n/a | Tubo de Refigeracion | Cilíndrica con tubos de enfriamiento embebidos distribuidos radialmente | 60 min | n/a | 300 | 200 | 1.5 | 10 | 40 | 30 bar | n/a | #VALUE!
keshari_2022 | LaNi₅ | 5 kg | 1.2 | Cilíndrica | n/a | Mixta | Cilíndrica con aletas cónicas radiales y tubos agua embebidos | n/a | n/a | 400 | 220 | 1.818182 | 15 | 80 | 30 bar | n/a | #VALUE!
chandra2023 | LaNi₅ | 25 kg | 1.2 | Cilíndrica | n/a | Multitubular | Diseño modular Tipo carcasa-tubos Flujo multi-paso | n/a | n/a | 600 | 300 | 2 | N/A | 25 | n/a | n/a | #VALUE! | Estudio de sistema modular
kumar_2023 | LaNi₅, TiMn₂, FeTi | 1000 kg | 2 | Cilíndrica | n/a | Mixta | Revisión múltiples geometrías (cilíndrica, anular, modular, plate-type, shell-tube) | n/a | n/a | 50 | 20 | 2.5 | 1 | 200 | 1 bar | n/a | #VALUE! | ase datos 200+ artículos técnicas gestión térmica MH
zhu2024 | LaNi₅ | 1.1 kg | 1.2 | Cilíndrica | n/a | N/A | Cilíndrica, acero inoxidable 304 | n/a | n/a | 130 | 70 | 1.857143 | 1 | 67 | 20 bar | n/a | #VALUE! | Estudio clave para entender relación cuantitativa métodos gestión térmica↔rendimiento
N/A